## Sheet1
Structuur | Wp | Sp | dat watp | laag | vnr | n | r | w | b | o | t | gew | diam | % diam | openheid | randvorm | aanzet tot rand | buikvorm | bodemvorm | magering | Determinaties | b/korrelfrequentie | b/korrelgrootte | b/kleur buiten | b/kleur breuk | b/kleur binnen | b/oxi/redu | b/hardheid | opp bewerking | hand/gedraaid | versiering | opmerkingen
H06A/B | 50 | 497 |  |  | vnr: 8102; n: 3; w: 3; gew: 31 | [7 empty] | zand | RUWWOXI | 10-15 | 0,5-1,0 | 10YR/4/2 dark grayish brown | indet | indet | o | 3 | ruww | gedraaid
H06A/B | 50 | 497 |  |  | vnr: 8129; n: 1; w: 1; gew: 4 | [7 empty] | zand |  | 5-10 | 0,5-1,0 | 10YR/4/2 dark grayish brown | 10YR/7/3 very pale brown | 2,5Y/4/1 dark gray | r | 3 | ruww | gedraaid |  | bij 8103. lijkt op 7768.
H06A/B | 50 | 497 |  |  | vnr: 8099; n: 1; w: 1; gew: 3 | [7 empty] | zand |  | 5-10 | 0,5-1,0 | 10YR/6/4 light yellowish brown | 5YR/6/6 reddish yellow | 10YR/5/3 brown | o | 2,5 | ruww | gedraaid | groeven
H06A/B | 50 | 497 |  |  | vnr: 8099; n: 1; w: 1; gew: 4 | [7 empty] | zand |  | 5-10 | 0,5-1,0 | 2,5Y/3/1 very dark gray | 2,5Y/7/1 light gray | 2,5Y/4/1 dark gray | r | 3 | ruww | gedraaid |  | lijkt op 8012 (rand)
H06A/B | 50 | 497 |  |  | vnr: 8103; n: 1; w: 1; gew: 11 | [7 empty] | zand, zw.incl | RUWWOXI | 10-15 | 0,5-1,0 | 10YR/4/2 dark grayish brown | indet | indet | o | 3 | ruww | gedraaid
H06A/B | 50 | 497 |  |  | vnr: 8103; n: 1; w: 1; gew: 13 | [7 empty] | zand, zw.incl, rd.incl |  | 10-15 | 0,5-1,0 | 10YR/6/2 light brownish gray | 10YR/7/3 very pale brown | 10YR/6/2 light brownish gray | r | 2,5 | ruww | gedraaid |  | bij 8102 verbrand
H06A/B | 50 | 497 |  |  | vnr: 8104; n: 1; w: 1; gew: 2 | [7 empty] | zand, zw.incl | RUWWRED | 10-15 | 0,5-2,0 | 2,5Y/5/1 gray | 2,5Y/4/1 dark gray | 2,5Y/5/1 gray | r | 3 | ruww | gedraaid |  | bij 8103/ goudkleurige glans op oppervlak
H06A/B | 50 | 497 |  |  | vnr: 8104; n: 1; w: 1; gew: 11 | [7 empty] | zand |  | 10-15 | <0,5 | 2,5Y/3/1 very dark gray | 10YR/8/2 white | 2,5Y/4/1 dark gray | r | 3 | ruww | gedraaid |  | bij 8099+8129
H06A/B | 50 | 497 |  |  | vnr: 8104; n: 1; w: 1; gew: 2 | [7 empty] | zand, zw.incl | RUWWRED | 5-10 | 0,5-2,0 | 10YR/6/2 light brownish gray | 10YR/7/2 light gray | 2,5Y/5/1 gray | r | 2,5 | ruww | gedraaid
H06A/B | 50 | 497 |  |  | vnr: 8104; n: 1; w: 1; gew: 3 | [7 empty] | zand | RUWWRED | 10-15 | 0,5-1,0 | 2,5Y/3/1 very dark gray | 2,5Y/6/1 gray | 2,5Y/5/1 gray | r | 4 | ruww | gedraaid
H06A/B | 50 | 497 |  |  | vnr: 8104; n: 1; w: 1; gew: 4 | [7 empty] | zand, rd.incl | PRH? | 5-10 | 0,5-1,0 | 10YR/6/4 light yellowish brown | 10YR/4/2 dark grayish brown | 10YR/4/2 dark grayish brown | o | 2,5 | ruww | indet
H06A/B | 50 | 497 |  |  | vnr: 8104; n: 1; w: 1; gew: 1 | [7 empty] | indet |  | indet | indet | 10YR/5/3 brown | 10YR/3/2 very dark grayish brown | 10YR/3/2 very dark grayish brown | o | indet | ruww | indet
H06A/B | 50 | 497 |  |  | vnr: 8104; n: 1; w: 1; gew: 3 | [7 empty] | zand, rd.incl |  | 15-20 | <0,5 | 2,5Y/5/1 gray | 7,5YR/6/3 light brown | 2,5Y/6/1 gray | r | 2,5 | ruww | gedraaid |  | lijkt op 3809
H06A/B | 50 | 497 |  |  | vnr: 8104; n: 1; w: 1; gew: 1 | [7 empty] | zand |  | indet | 0,5-1,0 | indet | 10YR/6/2 light brownish gray | indet | indet | indet | indet | indet
H06A/B | 50 | 497 |  |  | vnr: 8140; n: 1; w: 1; gew: 7 | [7 empty] | zand |  | 1-5 | 0,5-1,0 | indet | 5YR/6/8 reddish yellow | 5YR/6/8 reddish yellow | o | 2 | indet | gedraaid
H06A/B | 50 | 497 |  |  | vnr: 8105; n: 1; r: 1; gew: 5 | 999 | 999 | indet | verdikt naar buiten | indet |  |  | zand, zw.incl, rd.incl | RUWWOXI | 5-10 | 0,5-1,0 | 7,5YR/7/4 pink | 2,5Y/3/1 very dark gray | 10YR/6/4 light yellowish brown | o | 3 | indet | indet
H06A/B | 50 | 497 |  |  | vnr: 8104; n: 1; w: 1; gew: 3 | [7 empty] | zand, rd.incl |  | 1-5 | 0,5-3,0 | 7,5YR/6/4 light brown | 5YR/6/6 reddish yellow | 5YR/6/6 reddish yellow | o | 2,5 | gladw | gedraaid |  | lijkt op 3638/7788
H06A/B | 50 | 497 |  |  | vnr: 8104; n: 1; w: 1; gew: 2 | [7 empty] | zand, rd.incl |  | 1-5 | 0,5-1,0 | 5YR/5/8 reddish yellow | 5YR/5/8 reddish yellow | 5YR/5/8 reddish yellow | o | 2 | gladw | gedraaid
H06A/B | 50 | 497 |  |  | vnr: 8103; n: 1; w: 1; gew: 2 | [7 empty] | zand |  | 1-5 | 0,5-1,0 | 2,5Y/6/1 gray | 2,5Y/6/1 gray | 2,5Y/6/1 gray | r | 2 | gladw | gedraaid
H06A/B | 50 | 497 |  |  | vnr: 8105; n: 1; w: 1; gew: 1 | [7 empty] | rd.incl | GEPOLRED | 1-5 | <0,5 | 2,5Y/4/1 dark gray | 5YR/6/6 reddish yellow | indet | r | indet | gepolijst | indet |  | lijkt op 7768?
H06A/B | 50 | 497 |  |  | vnr: 8099; n: 1; w: 1; gew: 4 | [5 empty] | knik |  | zand, rd.incl | GEPOLRED | 1-5 | <0,5 | 2,5Y/2,5/1 black | 10YR/7/3 very pale brown | 2,5Y/4/1 dark gray | r | 2,5 | gepolijst | gedraaid
H06A/B | 50 | 497 |  |  | vnr: 8103; n: 1; w: 1; gew: 5 | [7 empty] | zand | RUWWRED | 5-10 | 0,5-1,0 | 2,5Y/5/1 gray | 2,5Y/5/1 gray | 2,5Y/5/1 gray | r | 3 | afgestr, ruww | gedraaid
H06A/B | 50 | 497 |  |  | 8103 | 3 | 1 | 2 |  |  |  | 21 | 999 | 999 | indet | verdikt beide zijden | gebogen naar buiten |  |  | zand | RUWWRED | 10-15 | 0,5-2,0 | 2,5Y/5/1 gray | 2,5Y/4/1 dark gray | 2,5Y/5/1 gray | r | 3 | afgestr, ruww | gedraaid