## Sheet1
Structuur | Wp | Sp | dat watp | laag | vnr | n | r | w | b | o | t | gew | diam | % diam | openheid | randvorm | aanzet tot rand | buikvorm | bodemvorm | magering | Determinaties | b/korrelfrequentie | b/korrelgrootte | b/kleur buiten | b/kleur breuk | b/kleur binnen | b/oxi/redu | b/hardheid | opp bewerking | hand/gedraaid | versiering | opmerkingen
H07 | 50 | 470 |  |  | vnr: 8109; n: 2; w: 2; gew: 9 | [7 empty] | zand, zw.incl | RUWWOXI | 5-10 | 0,5-1,0 | 10YR/5/3 brown | 5YR/6/8 reddish yellow | 10YR/5/2 grayish brown | o | 2,5 | ruww | gedraaid |  | lijkt op 8012 (rand)
H07 | 50 | 470 |  |  | vnr: 8109; n: 1; r: 1; gew: 12 | 999 | 999 | indet | spits | indet |  |  | zand, steengruis? |  | 5-10 | 0,5-3,0 | 2,5Y/5/1 gray | 2,5Y/6/1 gray | 2,5Y/5/1 gray | r | 3 | ruww | indet
H07 | 50 | 470 |  |  | vnr: 8109; n: 1; b: 1; gew: 21 | 8 | 22 |  |  |  |  | plat | zand | RUWWRED | 15-20 | 0,5-1,0 | 2,5Y/6/1 gray | 2,5Y/6/1 gray | 2,5Y/6/1 gray | r | 2,5 | ruww | gedraaid
H07 | 50 | 470 |  |  | vnr: 8138; n: 1; w: 1; gew: 7 | [7 empty] | zand, zw.incl, rd.incl | RUWWOXI | 5-10 | 0,5-2,0 | 10YR/6/4 light yellowish brown | 5YR/6/6 reddish yellow | 2,5Y/5/1 gray | o | 3 | ruww | gedraaid |  | verbrand
H07 | 50 | 470 |  |  | vnr: 8138; n: 1; w: 1; gew: 20 | [7 empty] | grove kwarts, zw.incl, kiezel |  | 10-15 | 0,5-3,0 | 10YR/6/3 pale brown | 2,5Y/2,5/1 black | 10YR/8/3 very pale brown | o | 2,5 | ruww | gedraaid |  | lijkt qua oppervlak op 3646
H07 | 50 | 470 |  |  | vnr: 8109; n: 1; w: 1; gew: 5 | [7 empty] | zand | RUWWOXI | 15-20 | 0,5-1,0 | 10YR/8/2 white | 2,5Y/2,5/1 black | 10YR/8/2 white | o | 3,5 | ruww | gedraaid
H07 | 50 | 470 |  |  | vnr: 8109; n: 1; w: 1; gew: 1 | [7 empty] | zand |  | 1-5 | 0,5-1,0 | 5YR/7/6 reddish yellow | 10YR/8/6 yellow | 5YR/5/6 yellowish red | o | 2,5 | ruww | indet
H07 | 50 | 470 |  |  | vnr: 8109; n: 1; w: 1; gew: 3 | [7 empty] | zand |  | 5-10 | 0,5-1,0 | 2,5Y/3/1 very dark gray | 10YR/5/3 brown | 2,5Y/3/1 very dark gray | r | 3 | ruww | indet
H07 | 50 | 470 |  |  | 8138 | 3 |  | 2 | 1 |  |  | 13 | 999 | 999 |  |  |  |  | plat | niet zichtbaar |  | indet | indet | 10YR/6/3 pale brown | 10YR/6/3 pale brown | indet | o | 2,5 | ruww | indet |  | lijkt op 6676
H07 | 50 | 470 |  |  | vnr: 8109; n: 1; w: 1; gew: 3 | [7 empty] | zand |  | 5-10 | 0,5-2,0 | 2,5Y/4/1 dark gray | 10YR/7/2 light gray | 2,5Y/4/1 dark gray | r | 3 | ruww | gedraaid |  | lijkt op 8104/8099/8129
H07 | 50 | 470 |  |  | vnr: 8138; n: 1; r: 1; gew: 11 | 999 | 999 | indet | verdikt naar buiten | gebogen naar buiten |  |  | zand, rd.incl, kiezel | RUWWOXI | 20-25 | 0,5-2,0 | 7,5YR/8/4 pink | 7,5YR/8/4 pink | 7,5YR/8/4 pink | o | 3,5 | ruww | gedraaid |  | zelfde soort rand als 6800
H07 | 50 | 470 |  |  | vnr: 8109; n: 1; w: 1; gew: 6 | [7 empty] | zand |  | 15-20 | 0,5-1,0 | 2,5Y/6/1 gray | 2,5Y/6/1 gray | 2,5Y/6/1 gray | r | 2,5 | ruww | gedraaid |  | bij bodem 8109?
H07 | 50 | 470 |  |  | vnr: 8101; n: 1; w: 1; gew: 7 | [7 empty] | zand, zw.incl | RUWWOXI | 10-15 | 0,5-1,0 | 10YR/6/4 light yellowish brown | 2,5Y/3/1 very dark gray | 10YR/7/2 light gray | o | 3,5 | ruww | gedraaid
H07 | 50 | 470 |  |  | vnr: 8101; n: 1; w: 1; gew: 4 | [7 empty] | zand |  | 20-25 | <0,5 | 5Y/5/3 olive | 2,5Y/7/1 light gray | 5Y/5/3 olive | r | 7 | ruww | gedraaid |  | bij 8138
H07 | 50 | 470 |  |  | vnr: 8138; n: 2; r: 2; gew: 9 | 26 | 4 | indet | rond? | gebogen naar buiten? |  |  | zand |  | 20-25 | <0,5 | 5Y/5/3 olive | 2,5Y/7/1 light gray | 5Y/5/3 olive | r | 7 | ruww | gedraaid |  | bij 8101
H07 | 50 | 470 |  |  | vnr: 8109; n: 1; w: 1; gew: 4 | [7 empty] | zand, zw.incl, rd.incl | RUWWOXI | 10-15 | 0,5-1,0 | 10YR/7/4 very pale brown | 7,5YR/6/4 light brown | 10YR/8/3 very pale brown | o | 2,5 | ruww | gedraaid
H07 | 50 | 470 |  |  | vnr: 8109; n: 1; w: 1; gew: 7 | [7 empty] | zand | RUWWRED | 5-10 | 0,5-1,0 | 10YR/5/2 grayish brown | 5YR/5/6 yellowish red | 2,5Y/4/1 dark gray | r | 2,5 | ruww | gedraaid |  | lijkt op 8012 (rand)
H07 | 50 | 470 |  |  | vnr: 8109; n: 1; w: 1; gew: 2 | [7 empty] | zand | RUWWRED | 1-5 | 0,5-1,0 | 10YR/4/2 dark grayish brown | 10YR/4/2 dark grayish brown | 10YR/3/2 very dark grayish brown | r | 2,5 | ruww | indet |  | lijkt op 8012 (rand)
H07 | 50 | 470 |  |  | vnr: 8109; n: 1; w: 1; gew: 8 | [7 empty] | zand |  | 5-10 | 0,5-1,0 | 2,5Y/2,5/1 black | 10YR/5/3 brown | 2,5Y/2,5/1 black | r | 3 | ruww | indet
H07 | 50 | 470 |  |  | vnr: 8109; n: 1; w: 1; gew: 6 | [7 empty] | zand, zw.incl |  | 1-5 | 0,5-2,0 | 2,5Y/5/1 gray | 2,5Y/7/1 light gray | 2,5Y/5/1 gray | r | 3 | gladw | gedraaid
H07 | 50 | 470 |  |  | vnr: 8109; n: 1; r: 1; gew: 3 | 10 | 8 | indet | verdikt naar binnen | schuin naar buiten |  |  | zand | GEPOLOXI | 1-5 | <0,5 | 7,5YR/6/4 light brown | 10YR/6/4 light yellowish brown | 10YR/6/4 light yellowish brown | o | 2,5 | gepolijst | gedraaid
H07 | 50 | 470 |  |  | vnr: 8101; n: 1; w: 1; gew: 4 | [5 empty] | knik? |  | zand | GEPOLRED | 10-15 | 0,5-1,0 | 2,5Y/3/1 very dark gray | 10YR/5/3 brown | 2,5Y/3/1 very dark gray | r | 3,5 | gepolijst | gedraaid |  | misschien van schaal
H07 | 50 | 470 |  |  | vnr: 8109; n: 1; w: 1; gew: 6 | [7 empty] | zand, zw.incl | RUWWRED | 5-10 | 0,5-2,0 | 2,5Y/4/1 dark gray | 2,5Y/4/1 dark gray | 2,5Y/6/1 gray | r | 3,5 | afgestr, ruww | gedraaid
H07 | 50 | 470 |  |  | 8109 | 2 |  | 1 | 1 |  |  | 53 | 8 | 14 | [5 empty] | zand, zw.incl |  | 10-15 | 0,5-2,0 | 10YR/6/3 pale brown | 2,5Y/2,5/1 black | 10YR/7/4 very pale brown | o | 3 | afgestr, ruww | gedraaid